## 汇总
2021年阳江市市场监督管理局食品相关产品 市级监督抽检（含风险监测）结果汇总表
序号 | 报告编号 | 抽样单号 | 样品名称 | 型号规格 | 商标 | 样品数量 | 受检单位 | 地址 | 生产日期 | 抽样日期 | 检验结果 | 不合格项目 | 产品类别 | 抽检领域 | 备注
1 | FCM2021092805257 | 2021006-021 | 纸吸管 | 6mm×210mm | 盈洁 | 6包 | 阳江大润发商业有限公司 | 阳江市江城区工业一街2号 | 2021/06/02 | 2021-09-14 | 合格 | 无 | 纸吸管 | 流通领域
2 | FCM2021092805256 | 2021006-022 | 轩淘海波杯 | 420ml | Ocean | 4个 | 阳江大润发商业有限公司 | 阳江市江城区工业一街2号 | 2020年9月25日 | 2021-09-14 | 合格 | 无 | 食品用玻璃制品 | 流通领域
3 | FCM2021092805255 | 2021006-023 | 一次性竹筷 | HC083097/40支装 | 美丽雅 | 4包 | 阳江大润发商业有限公司 | 阳江市江城区工业一街2号 | 2021/05/03X | 2021-09-14 | 合格 | 无 | 一次性竹木筷子 | 流通领域
4 | FCM2021092805254 | 2021006-024 | 长方托盘 | 29.7×21.4×2.1cm | 五和 | 6个 | 阳江大润发商业有限公司 | 阳江市江城区工业一街2号 | 2021.8.7 | 2021-09-14 | 合格 | 无 | 密胺餐具 | 流通领域
5 | FCM2021092805253 | 2021006-025 | 简爱45护边碗 | 116mm | 玫盛 | 6个 | 阳江大润发商业有限公司 | 阳江市江城区工业一街2号 | 20211101 | 2021-09-14 | 合格 | 无 | 食品用陶瓷制品 | 流通领域
6 | FCM2021092805252 | 2021006-026 | 双锁链密实袋（PE） | 中号 18×20.8厘米/个 | 惠宜 | 4盒 | 沃尔玛（广东）商业零售有限公司阳江东风路分店 | 阳江市江城区东风三路88号盈信广场地下第一层地上第一层部分商铺 | 20210310 | 2021-09-14 | 合格 | 无 | 食品用塑料膜（袋） | 流通领域
7 | FCM2021092805251 | 2021006-027 | 手撕保鲜膜（PE） | 60米×30厘米 | 佳能 | 3支 | 沃尔玛（广东）商业零售有限公司阳江东风路分店 | 阳江市江城区东风三路88号盈信广场地下第一层地上第一层部分商铺 | 20210621 | 2021-09-14 | 合格 | 无 | 保鲜膜（袋） | 流通领域 | 监督抽检
8 | FCM2021092805250 | 2021006-028 | 中号不锈钢口杯 | 10cm（外径） | SWANK | 4个 | 沃尔玛（广东）商业零售有限公司阳江东风路分店 | 阳江市江城区东风三路88号盈信广场地下第一层地上第一层部分商铺 | 2020.3.18 | 2021-09-14 | 合格 | 无 | 17 不锈钢容器（杯、壶等） | 流通领域 | 监督抽检
9 | FCM2021092805249 | 2021006-029 | 雅思玻璃壶 | 600ml | George | 8个 | 沃尔玛（广东）商业零售有限公司阳江东风路分店 | 阳江市江城区东风三路88号盈信广场地下第一层地上第一层部分商铺 | 2021.3.16 | 2021-09-14 | 合格 | 无 | 脂肪性食品及酒类食品(乙醇含量高于20%)的塑料包装材料（密封垫片） | 流通领域 | 监督抽检
10 | 01042100008598 | 2021006-040 | 天然护手*果蔬餐具净 | 250g/瓶 | 浪奇 | 4瓶 | 阳江润良商业有限公司 | 阳江市江城区北环路65号金源广场一层，二层，三层，四层商铺 | 批号：0301 | 2021-09-15 | 合格 | 无 | 餐具洗涤剂 | 流通领域 | 监督抽检
11 | FCM2021092905283 | 2021006-041 | 方便餐碗1000型（PP） | 500ml | 美丽雅 | 4包 | 阳江润良商业有限公司 | 阳江市江城区北环路65号金源广场一层，二层，三层，四层商铺 | 2021.5.29 | 2021-09-15 | 合格 | 无 | 一次性塑料餐饮具 | 流通领域 | 监督抽检
12 | FCM2021092905282 | 2021006-042 | 硅胶刮刷套装（硅胶） | JY×01 | 简泰 | 8套 | 阳江润良商业有限公司 | 阳江市江城区北环路65号金源广场一层，二层，三层，四层商铺 | 2021.6.8 | 2021-09-15 | 合格 | 无 | 食品烘焙用橡胶制品 | 流通领域 | 监督抽检
13 | FCM2021092905281 | 2021006-043 | 竹语纸杯 | 210ml×60只/包 | 美丽雅 | 5包 | 阳江润良商业有限公司 | 阳江市江城区北环路65号金源广场一层，二层，三层，四层商铺 | 2020.10.06 | 2021-09-15 | 合格 | 无 | 食品用纸包装容器等制品 | 流通领域 | 监督抽检
14 | FCM2021092805270 | 2021006-044 | 母乳储存袋 | 180ml/30片 | 中亲 | 3盒 | 阳江市江城区亲子贝贝屋妇婴用品店 | 阳江市江城区华联路15号 | 2019.12.15 | 2021-09-15 | 合格 | 无 | 婴幼儿塑料餐饮具（含储奶袋） | 流通领域 | 监督抽检
15 | FCM2021092805269 | 2021006-045 | 母乳实感宽口径奶嘴 | 两个/盒 | 好孩子 | 7盒 | 阳江市江城区亲子贝贝屋妇婴用品店 | 阳江市江城区华联路15号 | 2021-04-06 | 2021-09-15 | 合格 | 无 | 奶嘴 | 流通领域 | 监督抽检
16 | FCM2021092805271 | 2021006-046 | 晶透弹跳吸嘴杯 | 350ml | 好孩子 | 10个 | 阳江市江城区亲子贝贝屋妇婴用品店 | 阳江市江城区华联路15号 | 2021-03-12 | 2021-09-15 | 合格 | 无 | 奶瓶 | 流通领域 | 监督抽检
17 | FCM2021092805264 | 2021006-047 | 保康源雅真空保温汤壶 | 500ml | POWCAN | 3个 | 阳江卜蜂莲花超市有限公司 | 阳江市阳东区新华路与振士路交汇处京源城一层二层及三层 | 2020.10.31 | 2021-09-15 | 合格 | 无 | 食品用金属罐 | 流通领域 | 监督抽检
18 | FCM2021092805263 | 2021006-048 | 铝箔 | 5米×30厘米 | 佳能® | 2盒 | 阳江卜蜂莲花超市有限公司 | 阳江市阳东区新华路与振士路交汇处京源城一层二层及三层 | 20210311 | 2021-09-15 | 合格 | 无 | 食品用铝制品及容器（含铝箔纸） | 流通领域 | 监督抽检
19 | FCM2021092805262 | 2021006-049 | 精彩煎盘 | 20cm | 炊大皇 | 8个 | 阳江卜蜂莲花超市有限公司 | 阳江市阳东区新华路与振士路交汇处京源城一层二层及三层 | 2021-05-21 | 2021-09-15 | 合格 | 无 | 食品用聚四氟乙烯涂层制品 | 流通领域 | 监督抽检
20 | FCM2021112406582 | 2021006-063 | 不锈钢汤勺 | / | 明之兴 | 4个 | 阳江市江城区永佳超市 | 阳江市江城区坪郊工业园南头坪B区3号 | / | 2021-11-24 | 合格 | 无 | 不锈钢餐厨具（碗、筷、勺、叉、刀等） | 流通领域 | 监督抽检
21 | FCM2021093005303 | 2021006-017 | PET塑料瓶 | HF6880/500ml | —— | 8个 | 阳江市华锋实业有限公司 | 阳江市阳东区北惯镇325国道边 | 2021.9.1 | 20210913 | 合格 | 无 | 食品用塑料容器工具 | 生产领域 | 监督抽检
22 | FCM2021093005305 | 2021006-018 | PET塑料瓶 | HF6830/280ml | —— | 8个 | 阳江市华锋实业有限公司 | 阳江市阳东区北惯镇325国道边 | 2021.9.1 | 20210913 | 合格 | 无 | 食品用塑料容器工具 | 生产领域 | 监督抽检
23 | FCM2021093005306 | 2021006-019 | PET塑料瓶 | HF6888/350ml | —— | 8个 | 阳江市华锋实业有限公司 | 阳江市阳东区北惯镇325国道边 | 2021.9.1 | 20210913 | 合格 | 无 | 食品用塑料容器工具 | 生产领域 | 监督抽检
24 | FCM2021093005307 | 2021006-020 | PET花生油瓶 | 500ml | —— | 18个 | 阳西县精科塑业有限公司 | 阳西县中山火炬（阳西）产业转移工业园05C-01号 | 2021.9.11 | 20210915 | 合格 | 无 | 食品用塑料容器工具 | 生产领域 | 监督抽检
25 | FCM2021093005308 | 2021006-030 | 500mlPET塑料瓶（酒） | 500ml | —— | 18个 | 阳西县精科塑业有限公司 | 阳西县中山火炬（阳西）产业转移工业园05C-01号 | 2021.8.28 | 20210915 | 合格 | 无 | 食品用塑料容器工具 | 生产领域 | 监督抽检
26 | FCM2021093005309 | 2021006-031 | PET水瓶 | 500ml | —— | 18个 | 阳西县精科塑业有限公司 | 阳西县中山火炬（阳西）产业转移工业园05C-01号 | 2021.8.13 | 20210915 | 合格 | 无 | 食品用塑料容器工具 | 生产领域 | 监督抽检
27 | FCM2021093005310 | 2021006-032 | 1.8L透明油罐（PET） | 1.8L | —— | 14个 | 阳江恒茂包装制品有限公司 | 阳西县中山火炬（阳西）产业转移工业园中炬大道11号 | 20210911B | 20210915 | 合格 | 无 | 食品用塑料容器工具 | 生产领域 | 监督抽检
28 | FCM2021093005311 | 2021006-033 | 900ml透明油罐 | 900ml | —— | 18个 | 阳江恒茂包装制品有限公司 | 阳西县中山火炬（阳西）产业转移工业园中炬大道11号 | 20210903B | 20210915 | 合格 | 无 | 食品用塑料容器工具 | 生产领域 | 监督抽检
29 | FCM2021093005312 | 2021006-034 | 1.63L透明罐 | 1.63L | —— | 18个 | 阳江恒茂包装制品有限公司 | 阳西县中山火炬（阳西）产业转移工业园中炬大道11号 | 20210827B | 20210915 | 合格 | 无 | 食品用塑料容器工具 | 生产领域 | 监督抽检
30 | FCM2021093005313 | 2021006-035 | 1.25L透明罐 | 1.25L | —— | 18个 | 中顺科技实业（阳西）有限公司 | 阳西县中山火炬（阳西）产业转移工业园 | 2021.9.13 | 20210915 | 合格 | 无 | 食品用塑料容器工具 | 生产领域 | 监督抽检
31 | FCM2021093005314 | 2021006-036 | 1.9L透明罐 | 1.9L | —— | 16个 | 中顺科技实业（阳西）有限公司 | 阳西县中山火炬（阳西）产业转移工业园 | 2021.9.2 | 20210915 | 合格 | 无 | 食品用塑料容器工具 | 生产领域 | 监督抽检
32 | FCM2021093005304 | 2021006-037 | 4L透明油罐 | 4L | —— | 16个 | 中顺科技实业（阳西）有限公司 | 阳西县中山火炬（阳西）产业转移工业园 | 2021.7.30 | 20210915 | 合格 | 无 | 食品用塑料容器工具 | 生产领域 | 监督抽检
33 | FCM2021101105470 | 2021006-050 | 切片刀（A3903） | A3903 | —— | 4把 | 阳江市恒力金属制品有限公司 | 阳江市阳东区北惯打石山工业区工业大道C1 | 2019.7.4 | 2021.9.14 | 合格 | 无 | 不锈钢餐厨具 | 生产领域 | 监督抽检
34 | FCM2021101105469 | 2021006-051 | 水果刀（A16-05） | A16-05 | —— | 8把 | 阳江市恒力金属制品有限公司 | 阳江市阳东区北惯打石山工业区工业大道C1 | 2019.7.4 | 2021.9.14 | 合格 | 无 | 不锈钢餐厨具 | 生产领域 | 监督抽检
35 | FCM2021101105468 | 2021006-052 | 名仕1号菜刀 | / | —— | 6把 | 阳江市阳东小天子厨业有限公司 | 阳江市阳东区十里工业城一区 | 2021.6 | 2021.9.14 | 合格 | 无 | 不锈钢餐厨具 | 生产领域 | 监督抽检
36 | FCM2021101105467 | 2021006-053 | 斩骨刀 | B-093 | —— | 6把 | 阳江市阳东小天子厨业有限公司 | 阳江市阳东区十里工业城一区 | 2021.6 | 2021.9.14 | 合格 | 无 | 不锈钢餐厨具 | 生产领域 | 监督抽检
37 | FCM2021101105466 | 2021006-054 | 餐果刀 | C-049 | —— | 6把 | 阳江市阳东小天子厨业有限公司 | 阳江市阳东区十里工业城一区 | 2021.6 | 2021.9.14 | 合格 | 无 | 不锈钢餐厨具 | 生产领域 | 监督抽检
38 | FCM2021101105465 | 2021006-055 | 菜刀 | A6A001(3) | —— | 6把 | 广东金辉刀剪股份有限公司 | 阳江市佛山禅城（阳东万象）产业转移工业园驰骋八路A8号 | 2021.9 | 2021.9.13 | 合格 | 无 | 不锈钢餐厨具 | 生产领域 | 监督抽检
39 | FCM2021101105464 | 2021006-056 | 套刀 | EDP001(4) | —— | 8把 | 广东金辉刀剪股份有限公司 | 阳江市佛山禅城（阳东万象）产业转移工业园驰骋八路A8号 | 2021.9 | 2021.9.13 | 合格 | 无 | 不锈钢餐厨具 | 生产领域 | 监督抽检
40 | FCM2021101105463 | 2021006-057 | C170-1小鱼刀 | / | —— | 4把 | 广东省八方客厨业有限公司 | 阳江市阳东区东城镇霍达6路[那味小区Hg2-3号地] | 2021.4.29 | 2021.9.14 | 合格 | 无 | 不锈钢餐厨具 | 生产领域 | 监督抽检
41 | FCM2021101105462 | 2021006-058 | C170-2小鱼刀 | / | —— | 4把 | 广东省八方客厨业有限公司 | 阳江市阳东区东城镇霍达6路[那味小区Hg2-3号地] | 2021.4.29 | 2021.9.14 | 合格 | 无 | 不锈钢餐厨具 | 生产领域 | 监督抽检
42 | FCM2021101105461 | 2021006-059 | C186-2切片刀 | / | —— | 4把 | 广东省八方客厨业有限公司 | 阳江市阳东区东城镇霍达6路[那味小区Hg2-3号地] | 2021.4.29 | 2021.9.14 | 合格 | 无 | 不锈钢餐厨具 | 生产领域 | 监督抽检
43 | FCM2021101105460 | 2021006-060 | 切片刀 | F933AK | —— | 6把 | 阳江市巧媳妇厨业有限公司 | 阳江市阳东那霍工业区325国道北边 | 2021.06.30 | 2021.9.13 | 合格 | 无 | 不锈钢餐厨具 | 生产领域 | 监督抽检
44 | FCM2021101105459 | 2021006-061 | 斩切两用刀 | T-644 | —— | 6把 | 阳江市巧媳妇厨业有限公司 | 阳江市阳东那霍工业区325国道北边 | 2021.06.30 | 2021.9.13 | 合格 | 无 | 不锈钢餐厨具 | 生产领域 | 监督抽检
45 | FCM2021101105458 | 2021006-062 | 厨师刀 | H-2 | —— | 8把 | 阳江市巧媳妇厨业有限公司 | 阳江市阳东那霍工业区325国道北边 | 2021.06.30 | 2021.9.13 | 合格 | 无 | 不锈钢餐厨具 | 生产领域 | 监督抽检
46 | FCM2021101105457 | 2021006-004 | 30010#日式厨刀 | 30010# | —— | 4把 | 广东力王厨房用品有限公司 | 阳东区工业四区裕东六路46号 | 2021.8月 | 2021.9.14 | 合格 | 无 | 不锈钢餐厨具 | 生产领域 | 监督抽检
47 | FCM2021101105456 | 2021006-005 | 30010#厨师刀 | 30010# | —— | 4把 | 广东力王厨房用品有限公司 | 阳东区工业四区裕东六路46号 | 2021.8月 | 2021.9.14 | 合格 | 无 | 不锈钢餐厨具 | 生产领域 | 监督抽检
48 | FCM2021101105455 | 2021006-006 | 30010#面包刀 | 30010# | —— | 4把 | 广东力王厨房用品有限公司 | 阳东区工业四区裕东六路46号 | 2021.8月 | 2021.9.14 | 合格 | 无 | 不锈钢餐厨具 | 生产领域 | 监督抽检
49 | FCM2021093005343 | 2021006-038 | 1.63L透明罐 | 1.63L | —— | 16个 | 阳江市富盈包装制品有限公司 | 广东省阳江市阳西县厨邦大道西10号 | 20210908 | 20210915 | 合格 | 无 | 食品用塑料容器工具 | 生产领域 | 风险监测
50 | FCM2021093005342 | 2021006-039 | 1.25L透明罐 | 1.25L | —— | 18个 | 阳江市富盈包装制品有限公司 | 广东省阳江市阳西县厨邦大道西10号 | 20210912 | 20210915 | 合格 | 无 | 食品用塑料容器工具 | 生产领域 | 风险监测
51 | FCM2021093005341 | 2021006-014 | PET塑料瓶 | HF6880/500ml | —— | 8个 | 阳江市华锋实业有限公司 | 阳江市阳东区北惯镇325国道边 | 2021.9.1 | 20210913 | 合格 | 无 | 食品用塑料容器工具 | 生产领域 | 风险监测
52 | FCM2021093005340 | 2021006-015 | PET塑料瓶 | HF6830/280ml | —— | 8个 | 阳江市华锋实业有限公司 | 阳江市阳东区北惯镇325国道边 | 2021.9.1 | 20210913 | 合格 | 无 | 食品用塑料容器工具 | 生产领域 | 风险监测
53 | FCM2021093005339 | 2021006-016 | PET塑料瓶 | HF6888/350ml | —— | 8个 | 阳江市华锋实业有限公司 | 阳江市阳东区北惯镇325国道边 | 2021.9.1 | 20210913 | 合格 | 无 | 食品用塑料容器工具 | 生产领域 | 风险监测
54 | FCM2021093005338 | 2021006-020 | PET花生油瓶 | 500ml | —— | 18个 | 阳西县精科塑业有限公司 | 阳西县中山火炬（阳西）产业转移工业园05C-01号 | 2021.9.11 | 20210915 | 合格 | 无 | 食品用塑料容器工具 | 生产领域 | 风险监测
55 | FCM2021093005337 | 2021006-030 | 500mlPET塑料瓶（酒） | 500ml | —— | 18个 | 阳西县精科塑业有限公司 | 阳西县中山火炬（阳西）产业转移工业园05C-01号 | 2021.8.28 | 20210915 | 合格 | 无 | 食品用塑料容器工具 | 生产领域 | 风险监测
56 | FCM2021093005336 | 2021006-031 | PET水瓶 | 500ml | —— | 18个 | 阳西县精科塑业有限公司 | 阳西县中山火炬（阳西）产业转移工业园05C-01号 | 2021.8.13 | 20210915 | 合格 | 无 | 食品用塑料容器工具 | 生产领域 | 风险监测
57 | FCM2021093005335 | 2021006-032 | 1.8L透明油罐（PET） | 1.8L | —— | 14个 | 阳江恒茂包装制品有限公司 | 阳西县中山火炬（阳西）产业转移工业园中炬大道11号 | 20210911B | 20210915 | 合格 | 无 | 食品用塑料容器工具 | 生产领域 | 风险监测
58 | FCM2021093005334 | 2021006-033 | 900ml透明油罐 | 900ml | —— | 18个 | 阳江恒茂包装制品有限公司 | 阳西县中山火炬（阳西）产业转移工业园中炬大道11号 | 20210903B | 20210915 | 合格 | 无 | 食品用塑料容器工具 | 生产领域 | 风险监测
59 | FCM2021093005333 | 2021006-034 | 1.63L透明罐 | 1.63L | —— | 18个 | 阳江恒茂包装制品有限公司 | 阳西县中山火炬（阳西）产业转移工业园中炬大道11号 | 20210827B | 20210915 | 合格 | 无 | 食品用塑料容器工具 | 生产领域 | 风险监测
60 | FCM2021093005332 | 2021006-035 | 1.25L透明罐 | 1.25L | —— | 18个 | 中顺科技实业（阳西）有限公司 | 阳西县中山火炬（阳西）产业转移工业园 | 2021.9.13 | 20210915 | 合格 | 无 | 食品用塑料容器工具 | 生产领域 | 风险监测
61 | FCM2021093005331 | 2021006-036 | 1.9L透明罐 | 1.9L | —— | 16个 | 中顺科技实业（阳西）有限公司 | 阳西县中山火炬（阳西）产业转移工业园 | 2021.9.2 | 20210915 | 合格 | 无 | 食品用塑料容器工具 | 生产领域 | 风险监测
62 | FCM2021093005330 | 2021006-037 | 4L透明油罐 | 4L | —— | 16个 | 中顺科技实业（阳西）有限公司 | 阳西县中山火炬（阳西）产业转移工业园 | 2021.7.30 | 20210915 | 合格 | 无 | 食品用塑料容器工具 | 生产领域 | 风险监测
63 | FCM2021101105454 | 2021006-001 | 塑料菜板 | MS001C | —— | 12块 | 广东科强新材料有限公司 | 阳江市阳东区珠海（阳江万象）产业转移工业园兴平五路南边及赤城十路西边 | 2021.8.15 | 2021.9.13 | 合格 | 无 | 不锈钢餐厨具 | 生产领域 | 风险监测
64 | FCM2021101105453 | 2021006-002 | 塑料菜板 | MG001C | —— | 12块 | 广东科强新材料有限公司 | 阳江市阳东区珠海（阳江万象）产业转移工业园兴平五路南边及赤城十路西边 | 2021.8.15 | 2021.9.13 | 合格 | 无 | 不锈钢餐厨具 | 生产领域 | 风险监测
65 | FCM2021101105452 | 2021006-003 | 塑料菜板 | MG004A | —— | 6块 | 广东科强新材料有限公司 | 阳江市阳东区珠海（阳江万象）产业转移工业园兴平五路南边及赤城十路西边 | 2021.8.15 | 2021.9.13 | 合格 | 无 | 不锈钢餐厨具 | 生产领域 | 风险监测
66 | FCM2021101105486 | 2021006-050 | 切片刀（A3903） | A3903 | —— | 4把 | 阳江市恒力金属制品有限公司 | 阳江市阳东区北惯打石山工业区工业大道C1 | 2019.7.4 | 2021.9.14 | 合格 | 无 | 不锈钢餐厨具 | 生产领域 | 风险监测
67 | FCM2021101105485 | 2021006-051 | 水果刀（A16-05） | A16-05 | —— | 8把 | 阳江市恒力金属制品有限公司 | 阳江市阳东区北惯打石山工业区工业大道C1 | 2019.7.4 | 2021.9.14 | 合格 | 无 | 不锈钢餐厨具 | 生产领域 | 风险监测
68 | FCM2021101105484 | 2021006-052 | 名仕1号菜刀 | / | —— | 6把 | 阳江市阳东小天子厨业有限公司 | 阳江市阳东区十里工业城一区 | 2021.6 | 2021.9.14 | 合格 | 无 | 不锈钢餐厨具 | 生产领域 | 风险监测
69 | FCM2021101105483 | 2021006-053 | 斩骨刀 | B-093 | —— | 6把 | 阳江市阳东小天子厨业有限公司 | 阳江市阳东区十里工业城一区 | 2021.6 | 2021.9.14 | 合格 | 无 | 不锈钢餐厨具 | 生产领域 | 风险监测
70 | FCM2021101105482 | 2021006-054 | 餐果刀 | C-049 | —— | 6把 | 阳江市阳东小天子厨业有限公司 | 阳江市阳东区十里工业城一区 | 2021.6 | 2021.9.14 | 合格 | 无 | 不锈钢餐厨具 | 生产领域 | 风险监测
71 | FCM2021101105481 | 2021006-055 | 菜刀 | A6A001(3) | —— | 6把 | 广东金辉刀剪股份有限公司 | 阳江市佛山禅城（阳东万象）产业转移工业园驰骋八路A8号 | 2021.9 | 2021.9.13 | 合格 | 无 | 不锈钢餐厨具 | 生产领域 | 风险监测
72 | FCM2021101105480 | 2021006-056 | 套刀 | EDP001(4) | —— | 8把 | 广东金辉刀剪股份有限公司 | 阳江市佛山禅城（阳东万象）产业转移工业园驰骋八路A8号 | 2021.9 | 2021.9.13 | 合格 | 无 | 不锈钢餐厨具 | 生产领域 | 风险监测
73 | FCM2021101105479 | 2021006-057 | C170-1小鱼刀 | / | —— | 4把 | 广东省八方客厨业有限公司 | 阳江市阳东区东城镇霍达6路[那味小区Hg2-3号地] | 2021.4.29 | 2021.9.14 | 合格 | 无 | 不锈钢餐厨具 | 生产领域 | 风险监测
74 | FCM2021101105478 | 2021006-058 | C170-2小鱼刀 | / | —— | 4把 | 广东省八方客厨业有限公司 | 阳江市阳东区东城镇霍达6路[那味小区Hg2-3号地] | 2021.4.29 | 2021.9.14 | 合格 | 无 | 不锈钢餐厨具 | 生产领域 | 风险监测
75 | FCM2021101105477 | 2021006-059 | C186-2切片刀 | / | —— | 4把 | 广东省八方客厨业有限公司 | 阳江市阳东区东城镇霍达6路[那味小区Hg2-3号地] | 2021.4.29 | 2021.9.14 | 合格 | 无 | 不锈钢餐厨具 | 生产领域 | 风险监测
76 | FCM2021101105476 | 2021006-060 | 切片刀 | F933AK | —— | 6把 | 阳江市巧媳妇厨业有限公司 | 阳江市阳东那霍工业区325国道北边 | 2021.06.30 | 2021.9.13 | 合格 | 无 | 不锈钢餐厨具 | 生产领域 | 风险监测
77 | FCM2021101105475 | 2021006-061 | 斩切两用刀 | T-644 | —— | 6把 | 阳江市巧媳妇厨业有限公司 | 阳江市阳东那霍工业区325国道北边 | 2021.06.30 | 2021.9.13 | 合格 | 无 | 不锈钢餐厨具 | 生产领域 | 风险监测
78 | FCM2021101105474 | 2021006-062 | 厨师刀 | H-2 | —— | 8把 | 阳江市巧媳妇厨业有限公司 | 阳江市阳东那霍工业区325国道北边 | 2021.06.30 | 2021.9.13 | 合格 | 无 | 不锈钢餐厨具 | 生产领域 | 风险监测